## 填写说明
辛孚能源原油评价报告模板
| 版本号 | 修订日期 | 修订人员 | 备注
| 0.9 | 2017-04-18 | 洪自强 | 创建该文档
| 1.0 | 2017-05-08 | 冯旭 | 添加文档填写说明
| 1.1 | 2017-05-22 | 冯旭 | 优化表格内容
| 1.2 | 2017-05-23 | 洪自强 | 优化表格内容
| 1.3 | 2017-05-23 | 冯旭 | 优化表格内容
| 1.4 | 2017-06-07 | 冯旭 | 重整原料页添加20度折光率 渣油页添加胶质+沥青质
| 1.5 | 2017-06-07 | 冯旭 | 催化裂化原料页添加胶质+沥青质 润滑油馏分页添加胶质+沥青质 原油恩氏蒸馏添加行数与标识
| 1.6 | 2017-07-07 | 冯旭 | 修改子表的显示样式 设定子表第一列不可修改
| 1.7 | 2017-07-18 | 冯旭 | 增加原油评价结论子页面
| 1.8 | 2017-08-01 | 冯旭 | 增加输入参数范围提示(合理性)
| 1.9 | 2017-09-04 | 洪自强 | 修改输入参数范围提示(合理性)
| 2.0 | 2017-09-08 | 洪自强 | 催化裂化原料，润滑油馏分和渣油页+碱性氮和软化点
相关说明
1 | 该模板旨在将贵公司原油评价报告转换为提供统一输入格式，方便原油评价系统软件读取；
2 | 为保证原油评价系统软件为贵公司创造最大价值，请输入尽可能详实的原油评价数据；
3 | 如果贵公司原油评价数据没有“辛孚能源原油评价报告模板”中对应性质的数据，敬请留空；
4 | 如果该模板未提供贵公司原油评价数据的相关性质属性，请联系辛孚能源，我们将第一时间为您更新；
5 | 如果在填写该模板过程中有任何疑问，请联系辛孚能源相关人员，我们将第一时间为您解答。

## 原油一般性质
| 表1 一般性质 |  | 备注 | 最小值 | 最大值
CrudeArea | 原油产地 | 青海原油 | 例如：大庆
CrudeRegion | 原油地区 |  | 例如：大庆
CrudeDate | 原油年月日 |  | 例如：2015/05/15
CrudeYear | 评价年份 | 2014 | 例如：2015
CrudeType | 原油类别 |  | 例如：中间基
Density15_6C | 密度（15.6℃），kg/m3 |  |  | 300 | 1200
Density20C | 密度（20℃），kg/m3 | 849.3 |  | 300 | 1200
KVis50C | 粘度（50℃），mm2/s |  |  | 0 | 200
API | API |  |  | -20 | 200
Kfactor | 特性因素K |  |  | 0 | 100
FlashOpen | 闪点（开口），℃ |  |  | 0 | 100
FreezePointN | 凝点，℃ | 31 |  | 0 | 100
TAN_mg_g | 酸值，mgKOH/g | 0.178 |  | 0 | 5
WaterWt | 水分，%（质量分数） | 0.25 |  | 0 | 2
CCR | 残炭，%（质量分数） | 2.8 |  | 0 | 10
AshWt | 灰分，%（质量分数） | 0.0174 |  | 0 | 2
Salt_mgNaCl_L | 盐含量，mgNaCl/L | 34.7 |  | 0 | 200
PolarsWt | 胶质，%（质量分数） | 7.49 |  | 0 | 30
AsphaltenesWt | 沥青质，%（质量分数） | 0.18 |  | 0 | 2
WaxAllWt | 蜡含量，%（质量分数） | 4.9 |  | 0 | 50
元素分析
C_Wt | 碳，%（质量分数） |  |  | 50 | 100
H_Wt | 氢，%（质量分数） |  |  | 0 | 50
S_Wt | 硫，%（质量分数） | 0.39 |  | 0 | 2
N_ppm | 氮，µg/g 或 ppm |  |  | 0 | 20000
N_Wt | 氮，%（质量分数） |  |  | 0 | 2
金属含量
Pb_ppb | 铅（Pb）ppb | 10 |  | 0 | 300
Ca_ppm | 钙（Ca）ppm 或 µg/g | 3.47 |  | 0 | 300
Cu_ppm | 铜（Cu）ppm 或 µg/g | 0.59 |  | 0 | 300
Mg_ppm | 镁（Mg）ppm 或 µg/g |  |  | 0 | 300
Na_ppm | 钠（Na）ppm 或 µg/g |  |  | 0 | 300
Fe_ppm | 铁（Fe）ppm 或 µg/g | 6.21 |  | 0 | 300
Ni_ppm | 镍（Ni）ppm 或 µg/g | 8.55 |  | 0 | 300
V_ppm | 钒（V）ppm 或 µg/g | 0.69 |  | 0 | 300

## 原油实沸点蒸馏
表2 实沸点蒸馏性质
| 沸点范围，℃ |  | 占原油，% |  | 密度（20℃），kg/m3 | 特性因素 | API
| 范围下限 | 范围上限 | 质量收率或体积收率 | 质量收率
|  |  | 每馏分 | 总收率
TBPCutYield |  | 145 | 8.07
| 145 | 240 | 13.06
| 240 | 300 | 10.03
| 300 | 350 | 4.9
| 350 | 400 | 8.99
| 400 | 450 | 11.49
| 450 | 520 | 10.65
| 520 |  | 27.58
关键馏分
TBPCutYield
窄馏分
TBPCutYield

## 原油模拟蒸馏
表3 模拟蒸馏性质
质量收率或体积收率
| 范围下限，℃ | 范围上限，℃ | 累积收率，%
SimDisCutYield

## 原油恩氏蒸馏
表4 恩氏蒸馏性质
D86IBP | 初馏点，℃
D86WtorVol | 质量收率或体积收率
| 温度，℃ | 累积收率，%
D86CutYield
D86TotalDist | 总馏出量，ml

## 重整原料
| 表5 重整原料馏分油性质 | [6 empty] | 备注 | 最小值 | 最大值
TBPCutIBP | 范围下限，℃ | [7 empty] | -200 | 250
TBPCutFBP | 范围上限，℃ | 145 | [6 empty] | -200 | 250
TBPCutYieldWt | 收率，%（质量分数） | 8.07 | [6 empty] | 0 | 40
Density20C | 密度（20℃），kg/m3 | 722.5 | [6 empty] | 300 | 1000
CopperCorr50C3h | 铜片腐蚀(50℃,3h)，级 | 1a
S_Wt | 硫，%（质量分数） | [7 empty] | 0 | 0.2
S_ppm | 硫，mg/kg 或 ppm | 90 | [6 empty] | 0 | 2000
N_ppm | 氮，µg/g 或 mg/kg 或 ppm | [7 empty] | 0 | 1500
As_ppb | 砷含量，μg/kg | 9.3 | [6 empty] | 0 | 200
Cl_ppm | 氯含量，mg/kg | [7 empty] | 0 | 200
TAN_mg_100ml | 酸度，mgKOH/100ml | [7 empty] | 0 | 100
TAN_mg_g | 酸值，mgKOH/g | [7 empty] | 0 | 1
RON | 辛烷值（RON) | [7 empty] | 0 | 100
RefractiveIndex_20C | 折光率（20℃） | [7 empty] | 0 | 5
AromaticYieldIndex | 芳烃收率指数 | 40.89
AromaticPotentialWt | 芳烃潜含量，%（质量分数） | 27.01 | [6 empty] | 0 | 100
组成分析，%（质量分数）
nPWt | 正构烷烃 | 29.8 | [6 empty] | 0 | 100
iPWt | 异构烷烃 | 36.12 | [6 empty] | 0 | 100
tPWt | 烷烃（正构烷烃+异构烷烃） | [7 empty] | 0 | 100
OWt | 烯烃 | [7 empty] | 0 | 100
NWt | 环烷烃 | 24.71 | [6 empty] | 0 | 100
AWt | 芳烃 | 8.09 | [6 empty] | 0 | 100
| 蒸馏方式 | 恩氏蒸馏 | 实沸点蒸馏 | 模拟蒸馏 | 恩氏蒸馏 | 实沸点蒸馏 | 模拟蒸馏
| 初馏点，℃ |  | 62
质量收率或体积收率
| 10%馏出温度，℃ |  | 83
| 50%馏出温度，℃ |  | 105.5
| 90%馏出温度，℃ |  | 132
95%馏出温度，℃
| 终馏点，℃ |  | 155

## 重整原料烃类组成
| 表6 重整原料馏分的烃类组成，质量分数% | [7 empty] | 备注 | 最小值 | 最大值
| 碳数 | 链烷烃 |  |  | 烯烃 | 环烷烃 | 芳烃 | 总计
|  | P | I | P+I | O | N | A
Start | C3
C4
C5
C6
C7
C8
C9
C10
C11
C12
C13
End | 合计

## 航煤柴油
| 表7 航煤、柴油馏分性质 | [9 empty] | 备注 | 最小值 | 最大值
TBPCutIBP | 范围下限，℃ | 145 |  |  | 240 |  |  | 300 |  |  |  | 150 | 500
TBPCutFBP | 范围上限，℃ | 240 |  |  | 300 |  |  | 350 |  |  |  | 150 | 500
TBPCutYieldWt | 收率，%（质量分数） | 13.06 |  |  | 10.03 |  |  | 8.99 |  |  |  | 0 | 50
Density20C | 密度（20℃），kg/m3 | 784.8 |  |  | 814.3 |  |  | 823.9 |  |  |  | 300 | 1000
KVis20C | 粘度（20℃），mm2/s | 1.575 |  |  | 4.524 |  |  | 9.645 |  |  |  | 0 | 200
KVis50C | 粘度（50℃），mm2/s | [10 empty] | 0 | 200
KVisM20C | 粘度（-20℃），mm2/s | 3.577 | [9 empty] | 0 | 200
RefractiveIndex_20C | 折光率（20℃） | [10 empty] | 0 | 5
CopperCorr100C2h | 铜片腐蚀(100℃,2h)，级 | 1b
CopperCorr50C3h | 铜片腐蚀(50℃,3h)，级 |  |  |  | 1a |  |  | 1a
FreezePointN | 凝点，℃ |  |  |  | -12 |  |  | 11 |  |  |  | -100 | 100
FreezePointB | 冰点，℃ | -50
CFP | 冷滤点，℃ |  |  |  | -10 |  |  | 11
AnilinePoint | 苯胺点，℃ |  |  |  | 79.8 |  |  | 88.9
S_Wt | 硫，%（质量分数） | [10 empty] | 0 | 2
S_ppm | 硫，mg/kg 或 ppm | 230 |  |  | 1394 |  |  | 1658 |  |  |  | 0 | 20000
N_ppm | 氮，µg/g 或 mg/kg 或 ppm | [10 empty] | 0 | 20000
BasicN_ppm | 碱性氮，mg/kg 或 ppm | [10 empty] | 0 | 20000
MercaptanS_wt | 硫醇硫，%(m/m) | 0.0008 | [9 empty] | 0 | 1
AFIAVol | 芳烃含量，%(v/v) | 11.1 | [9 empty] | 0 | 100
TransmittanceIndex | 透光率，% | 82.6
FlashClose | 闪点（闭口），℃ | 43 |  |  | 112.5 |  |  | >110.0
TAN_mg_100ml | 酸度，mgKOH/100ml |  |  |  | 11.01 |  |  | 21.16 |  |  |  | 0 | 10000
TAN_mg_g | 酸值，mgKOH/g | 0.042 | [9 empty] | 0 | 100
WaterAcidorBase | 水溶性酸或碱
PolarsActualWt | 实际胶质，mg/100ml
SayboltColor | 赛比
Color | 比色，号 |  |  |  | 0.5 |  |  | 0.5
DieselIndex | 柴油指数 |  |  |  | 72.56 |  |  | 75.52
CetaneIndex | 十六烷指数 |  |  |  | 58.55 |  |  | 63.11
| 蒸馏方式 | 恩氏蒸馏 | 实沸点蒸馏 | 模拟蒸馏 | 恩氏蒸馏 | 实沸点蒸馏 | 模拟蒸馏 | 恩氏蒸馏 | 实沸点蒸馏 | 模拟蒸馏
| 初馏点，℃ |  | 152 |  |  | 245.5 |  |  | 302.5
质量收率或体积收率
| 10%馏出温度，℃ |  | 169.5 |  |  | 259.5 |  |  | 308.5
| 50%馏出温度，℃ |  | 193.5 |  |  | 267.5 |  |  | 316.5
| 90%馏出温度，℃ |  | 225 |  |  | 282 |  |  | 330
| 95%馏出温度，℃ |  |  |  |  | 289 |  |  | 335
| 终馏点，℃ |  | 238.5 |  |  | 296 |  |  | 341

## 催化裂化原料
| 表8 催化裂化原料馏分性质 |  |  |  | 备注 | 最小值 | 最大值
TBPCutIBP | 范围下限，℃ | 350 |  |  |  | 200 | 550
TBPCutFBP | 范围上限，℃ | 500 |  |  |  | 200 | 500
TBPCutYieldWt | 收率，%（质量分数） | 31.13 |  |  |  | 0 | 50
Density20C | 密度（20℃），kg/m3 | 857.4 |  |  |  | 0 | 1200
RefractiveIndex_20C | 折光率(20℃) | 1.4979 |  |  |  | 0 | 5
TAN_mg_g | 酸值，mgKOH/g |  |  |  |  | 0 | 100
CCR | 残炭，%（质量分数） | 0.0117 |  |  |  | 0 | 100
FlashOpen | 闪点（开口），℃ | 204
Soft | 软化点，℃
KVis50C | 粘度（50℃），mm2/s |  |  |  |  | 0 | 300
KVis80C | 粘度（80℃），mm2/s |  |  |  |  | 0 | 300
AMW | 平均分子量 | 183.93
BMCI | 相关指数(BMCI) | 129.51
Kfactor | 特性因数(K) | 9.15
元素分析
C_Wt | 碳，%（质量分数） |  |  |  |  | 50 | 100
H_Wt | 氢，%（质量分数） |  |  |  |  | 0 | 50
S_Wt | 硫，%（质量分数） |  |  |  |  | 0 | 2
S_ppm | 硫含量，mg/kg 或 ppm | 1000 |  |  |  | 0 | 20000
N_ppm | 氮含量，mg/kg 或 ppm | 504 |  |  |  | 0 | 20000
BasicN_ppm | 碱性氮，mg/kg 或 ppm |  |  |  |  | 0 | 10000
组成分析，%（质量分数）
SatsWt | 饱和烃 |  |  |  |  | 0 | 100
tPWt | 烷烃（正构烷烃+异构烷烃） |  |  |  |  | 0 | 100
NWt | 环烷烃 |  |  |  |  | 0 | 100
AWt | 芳烃 |  |  |  |  | 0 | 100
PolarsWt | 胶质 |  |  |  |  | 0 | 100
AsphaltenesWt | 沥青质 |  |  |  |  | 0 | 100
PolarsAsphalWt | 胶质+沥青质 |  |  |  |  | 0 | 100
RT | RT | 1.14
RN | RN | 0.49
RA | RA | 0.65
金属含量
Pb_ppb | 铅（Pb）ppb | 40 |  |  |  | 0 | 300
Ca_ppm | 钙（Ca）ppm 或 µg/g | 1.08 |  |  |  | 0 | 300
Cu_ppm | 铜（Cu）ppm 或 µg/g | 0.04 |  |  |  | 0 | 300
Mg_ppm | 镁（Mg）ppm 或 µg/g | 0.04 |  |  |  | 0 | 300
Na_ppm | 钠（Na）ppm 或 µg/g |  |  |  |  | 0 | 300
Fe_ppm | 铁（Fe）ppm 或 µg/g | 0.28 |  |  |  | 0 | 300
Ni_ppm | 镍（Ni）ppm 或 µg/g | 0.06 |  |  |  | 0 | 300
V_ppm | 钒（V）ppm 或 µg/g | 0.02 |  |  |  | 0 | 300
| 蒸馏方式 | 恩氏蒸馏 | 实沸点蒸馏 | 模拟蒸馏
| 初馏点，℃ |  | 330
质量收率或体积收率
| 2%馏出温度，℃ |  | 341
| 10%馏出温度，℃ |  | 362
| 30%馏出温度，℃ |  | 397
| 50%馏出温度，℃ |  | 433
| 70%馏出温度，℃ |  | 472
| 90%馏出温度，℃ |  | 516
| 97%馏出温度，℃ |  | 541

## 润滑油馏分
| 表9 润滑油馏分性质 | [9 empty] | 备注 | 最小值 | 最大值
TBPCutIBP | 范围下限，℃ | 350 |  |  | 400 |  |  | 450 |  |  |  | 200 | 550
TBPCutFBP | 范围上限，℃ | 400 |  |  | 450 |  |  | 500 |  |  |  | 200 | 550
TBPCutYieldWt | 收率，%（质量分数） | 8.99 |  |  | 11.49 |  |  | 10.65 |  |  |  | 0 | 50
Density20C | 密度（20℃），kg/m3 | 841.1 |  |  | 855.2 |  |  | 874.4 |  |  |  | 0 | 1200
RefractiveIndex_20C | 折光率（20℃） | 1.471 |  |  | 1.494 |  |  | 1.487 |  |  |  | 0 | 5
KVis40C | 粘度（40℃），mm2/s | 11.41 | [9 empty] | 0 | 300
KVis50C | 粘度（50℃），mm2/s | [10 empty] | 0 | 300
KVis80C | 粘度（80℃），mm2/s | [10 empty] | 0 | 300
KVis100C | 粘度（100℃），mm2/s | 3.02 |  |  | 5.012 |  |  | 7.906 |  |  |  | 0 | 300
VI | 粘度指数 | 125
FreezePointN | 凝点，℃ | 31 |  |  | 41 |  |  | 48
TAN_mg_g | 酸值，mgKOH/g | 0.303 |  |  | 0.326 |  |  | 0.434 |  |  |  | 0 | 100
CCR | 残炭，%（质量分数）
FlashOpen | 闪点（开口），℃
Soft | 软化点，℃
AMW | 平均分子量 | 253.59 |  |  | 285.84 |  |  | 371.78
BMCI | 相关指数(BMCI) | 16.87 |  |  | 20.3 |  |  | 22.84
Kfactor | 特性因数(K) | 12.52 |  |  | 12.5 |  |  | 12.64 |  |  |  | 0 | 100
元素分析
C_Wt | 碳，%（质量分数） | [10 empty] | 50 | 100
H_Wt | 氢，%（质量分数） | [10 empty] | 0 | 50
S_Wt | 硫，%（质量分数） | [10 empty] | 0 | 2
S_ppm | 硫含量，mg/kg 或 ppm | 2500 |  |  | 2600 |  |  | 3500 |  |  |  | 0 | 20000
N_ppm | 氮含量，mg/kg 或 ppm | [10 empty] | 0 | 20000
BasicN_ppm | 碱性氮，mg/kg 或 ppm | [10 empty] | 0 | 20000
组成分析，%（质量分数）
SatsWt | 饱和烃 | [10 empty] | 0 | 100
tPWt | 烷烃（正构烷烃+异构烷烃） | [10 empty] | 0 | 100
NWt | 环烷烃 | [10 empty] | 0 | 100
AWt | 芳烃 | [10 empty] | 0 | 100
PolarsWt | 胶质 | [10 empty] | 0 | 100
AsphaltenesWt | 沥青质 | [10 empty] | 0 | 100
PolarsAsphalWt | 胶质+沥青质 | [10 empty] | 0 | 100
RT | RT | 0.81 |  |  | 0.88 |  |  | 1.55
RN | RN | 0.73 |  |  | 0.28 |  |  | 0.98
RA | RA | 0.44 |  |  | 0.6 |  |  | 0.58
金属含量
Pb_ppb | 铅（Pb）ppb | [10 empty] | 0 | 300
Ca_ppm | 钙（Ca）ppm 或 µg/g | [10 empty] | 0 | 300
Cu_ppm | 铜（Cu）ppm 或 µg/g | [10 empty] | 0 | 300
Mg_ppm | 镁（Mg）ppm 或 µg/g | [10 empty] | 0 | 300
Na_ppm | 钠（Na）ppm 或 µg/g | [10 empty] | 0 | 300
Fe_ppm | 铁（Fe）ppm 或 µg/g | [10 empty] | 0 | 300
Ni_ppm | 镍（Ni）ppm 或 µg/g | [10 empty] | 0 | 300
V_ppm | 钒（V）ppm 或 µg/g | [10 empty] | 0 | 300
| 蒸馏方式 | 恩氏蒸馏 | 实沸点蒸馏 | 模拟蒸馏 | 恩氏蒸馏 | 实沸点蒸馏 | 模拟蒸馏 | 恩氏蒸馏 | 实沸点蒸馏 | 模拟蒸馏
| 初馏点，℃ |  | 323 |  |  | 345 |  |  | 410
质量收率或体积收率
| 2%馏出温度，℃ |  | 329 |  |  | 354 |  |  | 426
| 10%馏出温度，℃ |  | 345 |  |  | 371 |  |  | 447
| 30%馏出温度，℃ |  | 368 |  |  | 397 |  |  | 470
| 50%馏出温度，℃ |  | 390 |  |  | 421 |  |  | 492
| 70%馏出温度，℃ |  | 413 |  |  | 446 |  |  | 514
| 90%馏出温度，℃ |  | 441 |  |  | 474 |  |  | 542
| 97%馏出温度，℃ |  | 456 |  |  | 494 |  |  | 562

## 渣油
| 表10 渣油馏分性质 |  | 备注 | 最小值 | 最大值
TBPCutIBP | 范围下限，℃ | 520 |  | 400 | 1500
TBPCutFBP | 范围上限，℃ |  |  | 400 | 1500
TBPCutYieldWt | 收率，%（质量分数） | 27.58 |  | 0 | 50
Density20C | 密度（20℃），kg/m3 | 955 |  | 0 | 1200
Density70C | 密度（70℃），kg/m3 |  |  | 0 | 1200
KVis80C | 粘度（80℃），mm2/s |  |  | 0 | 300
KVis100C | 粘度（100℃），mm2/s | 254 |  | 0 | 300
FlashOpen | 闪点(开口)，℃ | >300
Soft | 软化点，℃
CCR | 残炭，%（质量分数） | 13 |  | 0 | 100
WaxAllWt | 蜡含量，%
元素分析
C_Wt | 碳，%（质量分数） |  |  | 50 | 100
H_Wt | 氢，%（质量分数） |  |  | 0 | 50
S_Wt | 硫，%（质量分数） |  |  | 0 | 2
S_ppm | 硫含量，mg/kg 或 ppm | 6900 |  | 0 | 20000
N_ppm | 氮含量，mg/kg 或 ppm |  |  | 0 | 20000
BasicN_ppm | 碱性氮，mg/kg 或 ppm |  |  | 0 | 20000
组成分析，%（质量分数）
SatsWt | 饱和烃 | 24.7 |  | 0 | 100
AWt | 芳烃 | 58.5 |  | 0 | 100
PolarsWt | 胶质 | 6.1 |  | 0 | 100
AsphaltenesWt | 沥青质 | 10.7 |  | 0 | 100
PolarsAsphalWt | 胶质+沥青质 |  |  | 0 | 100
金属含量
Pb_ppb | 铅（Pb）ppb | 100 |  | 0 | 1000
Ca_ppm | 钙（Ca）ppm 或 µg/g | 22.55 |  | 0 | 1000
Cu_ppm | 铜（Cu）ppm 或 µg/g | 2.41 |  | 0 | 1000
Mg_ppm | 镁（Mg）ppm 或 µg/g |  |  | 0 | 1000
Na_ppm | 钠（Na）ppm 或 µg/g |  |  | 0 | 1000
Fe_ppm | 铁（Fe）ppm 或 µg/g | 71.89 |  | 0 | 1000
Ni_ppm | 镍（Ni）ppm 或 µg/g | 38.07 |  | 0 | 1000
V_ppm | 钒（V）ppm 或 µg/g | 2.12 |  | 0 | 1000

## 结论
结论编号 | 结论描述
1
2
3
4
5